## Лист1
Название фотополимера | Технология печати | Предназначен для печати | Твердость по Шору | Вязкость | Прочность на разрыв | Относ. удл-ние при разрыве % | Усадка % | Длина волны отверждения (нм) | Цвет | Запах | Термообработка | Расфасовка грамм | Розничная цена руб.
Gorky Liquid Dental Model LCD | LCD/DLP | мастер-моделей | D/15:75 | (мПа*с) 23 °С: 583 | (МПа) 24,65 | 11.5 | 0.7 | 405 | Персиковый | Отсутствует | до 130 °C | 1000 | 8000
|  | шаблонов для термоформовки элайнеров | [6 empty] | Серый
Gorky Liquid Dental Model FL | SLA | мастер-моделей | D/15:75 | (мПа*с) 23 °С: 583 | (МПа) 24,65 | 11.5 | 0.7 | 405 | Персиковый | Отсутствует | до 130 °C | 1000 | 9000
шаблонов для термоформовки элайнеров
Gorky Liquid Dental Crown LCD/DLP | LCD/DLP | временных коронок | D: 75 | (мПа*с) 23 °С: 583 | (МПа) 40,48 | 11.5 | 0.7 | 405 | А1-А2 | Отсутствует | до 130 °C | 1000 | 12500
А2
А3
Gorky Liquid Dental Crown FL | SLA | временных коронок | D: 75 | (мПа*с) 23 °С: 583 | (МПа) 40,48 | 11.5 | 0.7 | 405 | А1-А2 | Отсутствует | до 130 °C | 1000 | 14000
А2
А3
Gorky Liquid Dental Surgical LCD/DLP. | LCD/DLP | хирургических шаблонов | D: 75 | (мПа*с) 23 °С: 583 | (МПа) 40,48 | 11.5 | 0.7 | 405 | Полупрозрачный жёлтый | Отсутствует | до 130 °C | 1000 | 11000
Gorky Liquid Dental Surgical FL | SLA | хирургических шаблонов | D: 75 | (мПа*с) 23 °С: 583 | (МПа) 40,48 | 11.5 | 0.7 | 405 | Полупрозрачный жёлтый | Отсутствует | до 130 °C | 1000 | 15000
Gorky Liquid Dental Base LCD | LCD/DLP | зубных протезов | D: 15:75 | (мПа*с) 23 °С: 583 | (МПа) 24,65 | 11.5 | 0.7 | 405 | Розовый | Отсутствует | н/д | 1000 | 8000
Gorky Liquid Dental Base FL | SLA | зубных протезов | D: 15:75 | (мПа*с) 23 °С: 583 | (МПа) 24,65 | 11.5 | 0.7 | 405 | Розовый | Отсутствует | н/д | 1000 | 9500
Gorky Liquid Dental Tray LCD | LCD/DLP | индивидуальных ложек | D: 15:75 | (мПа*с) 23 °С: 583 | (МПа) 24,65 | 11.5 | 0.7 | 405 | Синий | Отсутствует | до 130 °C | 1000 | 8500
Gorky Liquid Dental Tray FL | SLA | индивидуальных ложек | D: 15:75 | (мПа*с) 23 °С: 583 | (МПа) 24,65 | 11.5 | 0.7 | 405 | Синий | Отсутствует | до 130 °C | 1000 | 9500
Gorky Liquid Dental Gingiva LCD | LCD/DLP | десневых масок | D: 15:52 | (мПа*с) 23 °С: 1260 | (МПа) 1.71 | 124.5 | 0.7 | 405 | Розовый | Отсутствует | н/д | 1000 | 11000
Gorky Liquid Dental Castable LCD (выжигаемая) | LCD/DLP | отливки для опок, необходимых для литья имплантов | н/д | н/д | н/д | н/д | 0.7 | 405 | Полупрозрачный жёлтый | Слабый | н/д | 1000 | 8000
HARZ Labs Dental Model | LCD/DLP | мастер-моделей | D: 84.0 ± 2.0 | (мПа∙с) 25 °C: 1000 ± 200 | (Мпа) 60 ± 2 | 11.0 ± 1.0 % | <0,3 | 405 | Бежевый | Слабовыраженный | до 180 °C | 500 | 5520
|  | шаблонов для термоформовки элайнеров | D 84.0 ± 2.0 | [5 empty] | Серый |  |  | 1000 | 9200
HARZ Labs Dental Peach | LCD/DLP | мастер-моделей | D: 85-87 | (мПа∙с) 25 °C: 575 ± 225 | (Мпа) 45.2 ± 4.4 | 7.1 ± 3.1 % | <0.5 | 405 | Персиковый | Без запаха | до 180 °C | 500 | 5700
|  | шаблонов для термоформовки элайнеров | [7 empty] | Без запаха |  | 1000 | 9200
HARZ Labs Dental Peach FORM2 | SLA | мастер-моделей | D: 85-87 | (мПа∙с) 25 °C: 450 ± 150 | (Мпа) 41.2 ± 4.4 | 6.1 ± 2.1 % | <0.5 | 405 | Персиковый | Слабовыраженный | до 180 °C | 1000 | 12000
шаблонов для термоформовки элайнеров
зубных протезов
HARZ Labs Dental Sand | LCD/DLP | временных коронок | D: 82 ± 3 | (мПа∙с) 25 °C: 1050 ± 250 | (Мпа) 50.0 ± 5.0 | 7.1 ± 3.1 % | <0.5 | 405 | A1-A2 | Слабовыраженный | до 100 °C | 500 | 9420
|  | зубов временных съемных протезов | [6 empty] | A3 |  |  | 1000 | 15400
HARZ Labs Dental Sand PRO для моделей длительного пользования | LCD/DLP | временных коронок | D: 96 ± 3 | (мПа∙с) 25 °C: 600-1200 | (Мпа) 70.0 ± 5.0 | 4.1 ± 1.1 % | <0.5 | 405 | A1-A2 | Слабовыраженный | до 100 °C | 500 | 17940
|  | зубных протезов | [6 empty] | A3 |  |  | 1000 | 29900
Harz Labs Dental Bleach FORM 2 | SLA | временных коронок | D: 84.0 ± 2.0 | (мПа∙с) 25 °C: 1050 ± 250 | (Мпа) 56.0 ± 5.0 | 7.1 ± 3.1% | <0.5 | 405 | Bleach | Слабовыраженный | до 100 °C | 1000 | 18900
зубов временных съемных протезов
HARZ Labs Dental Sand Form2 | SLA | временных коронок | D: 84.0 ± 2.0 | (мПа∙с) 25 °C: 700 ± 200 | (Мпа) 57.4 ± 4.8 | 7.1 ± 3.1 % | <0.5 | 405 | A1-A2 | Слабовыраженный | до 100 °C | 500 | 10680
|  | зубов временных съемных протезов | [9 empty] | 1000 | 17500
HARZ Labs Dental Clear PRO | LCD/DLP | капп (элайнеров) и сплинтов | D: 85 ± 3 | (мПа∙с) 25 °C: 1000 ± 200 | (Мпа) 80.0 ± 5.0 | 6.2 ± 3.1 % | <0.5 | 405 | Прозрачный (синеватый) | Слабовыраженный | н/д | 500 | 7740
[12 empty] | 1000 | 12900
HARZ Labs Dental Yellow Clear PRO (автоклавируемых моделей) | LCD/DLP | хирургических шаблонов | D: 85.0 ± 3.0 | (мПа∙с) 25 °C: 600 ± 200 | (Мпа) 80.0 ± 5.0 | 10 ± 3.0 % | <0.5 | 405 | желтый (прозр) | Слабовыраженный | до 130 °C | 500 | 7790
[12 empty] | 1000 | 12950
HARZ Labs Dental Yellow Clear | LCD/DLP | хирургических шаблонов | D: 85.0 ± 3.0 | (мПа∙с) 25 °C: 600 ± 200 | (Мпа) 60.0 ± 5.0 | 6.2 ± 3.1 % | <0.5 | 405 | желтый (прозр) | Слабовыраженный | до 100 °C | 500 | 7190
[12 empty] | 1000 | 11900
HARZ Labs Dental Clear Form2 | SLA | хирургических шаблонов | D: 80.0 ± 3.0 | (мПа∙с) 25 °C: 300 ± 150 | (Мпа) 37.0 ± 4.0 | 6.4 ± 2.2 % | <0.5 | 405 | Прозрачный | Слабовыраженный | до 100 °C | 1000 | 17500
HARZ Labs Dental Denture Base | LCD/DLP | зубных протезов | D: 95 ± 5 | (мПа∙с) 25 °C: 1800±200 | (Мпа) 78± 10 | 21± 5.0 % | <0.5 | 405 | Розовый (полупроз.) | Слабовыраженный | н/д | 500 | 7770
HARZ Labs Dental Pink | LCD/DLP | зубных протезов | D: 82 ± 3 | (мПа∙с) 25 °C: 1050 ± 250 | (Мпа) 65.1 ± 2.1 | 6.8 ± 2.1 % | <0.5 | 405 | Розовый (полупроз.) | Слабовыраженный | н/д | 500 | 5700
[12 empty] | 1000 | 9200
HARZ Labs Dental Tray | LCD/DLP | индивидуальных ложек | D: 85 ± 5 | (мПа∙с) 25 °C: 600 ± 200 | (Мпа) 60 ± 10 | 6.0 ± 3.0 % | <0.5 | 405 | Синий (полупроз.) | Слабовыраженный | н/д | 500 | 5640
[12 empty] | 1000 | 9400
HARZ Labs Dental Soft Pink | LCD/DLP | десневых масок | А: 65 ± 5 | (мПа∙с) 25 °C: 350 ± 150 | (Мпа) 6.0 ± 2.0 | 140 ± 20 % | <0.5 | 405 | Розовый | Слабовыраженный | н/д | 500 | 7920
[12 empty] | 1000 | 12900
HARZ Labs Dental Cast (выжигаемая) | LCD/DLP | отливки для опок, необходимых для литья имплантов | D: 75 ± 5 | (мПа∙с) 25 °C: 200 ± 100 | (Мпа) 45.0 ± 5.0 | 7.0 ± 3.0 % | <1.0% | 405 | Вишневый (полупрозрачный) | Слабовыраженный | зольность: <0.1 % | 500 | 6220
[12 empty] | 1000 | 9900
HARZ Labs Dental Cast Form2 | SLA | отливки для опок, необходимых для литья имплантов | D: 75 ± 5 | (мПа∙с) 25 °C: 200 ± 100 | (Мпа) 45.0 ± 5.0 | 7.0 ± 3.0 % | <1.0% | 405 | Вишневый (полупрозрачный) | Слабовыраженный | зольность: <0.1 % | 500 | 9780
[12 empty] | 1000 | 15300
Нолатек. Модели высокой точности LCD/DLP | LCD/DLP | мастер-моделей | D: 73 | н/д | (Мпа) 27 | 12 | н/д | 405 | Желтый | н/д | н/д | 1000 | 10500
Нолатек 3D-смола для моделей высокой точности SLA |  | мастер-моделей | D: 73 | н/д | (Мпа) 27 | 12 | низкая н/д | 405 | Желтый | н/д | н/д | 1000 | 10500
| SLA | ортодонтических и ортопедических конструкций | [6 empty] | Чёрный
Нолатек. Временные коронки LCD\DLP | LCD/DLP | временных коронок | D: 75 | н/д | (Мпа) 27 | 12 | низкая н/д | 405 | A2 | н/д | до 130 °C | 1000 | 14580
A3
B1
Нолатек Временные коронки SLA | SLA | временных коронок | D: 75 | н/д | (Мпа) 27 | 12 | низкая н/д | 405 | A2 | н/д | до 130 °C | 1000 | 14580
A3
B1
Нолатек. Ортодонтические и диагностические модели. LCD/DLP. | LCD/DLP | хирургических шаблонов | D: 75 | н/д | (Мпа) 29 | 11 | низкая н/д | 405 | Полупрозрачный | н/д | до 130 °C | 1000 | 11000
Нолатек для ортодонтических и диагностических моделей SLA | SLA | хирургических шаблонов | D: 74 | н/д | (Мпа) 29 | 11 | низкая н/д | 405 | Прозрачный | н/д | до 130 °C | 1000 | 13350
Нолатек 3D полные съемные протезы LCD/DLP | LCD/DLP | демонстрационных моделей десны | D: 72 | н/д | (Мпа) 26 | 14 | низкая н/д | 405 | Розовый | н/д | до 130 °C | 1000 | 11400
НОЛАТЕК. Полные съемные протезы, модели дёсен SLA | SLA | демонстрационных моделей десны | D: 72 | н/д | (Мпа) 26 | 14 | низкая н/д | 405 | Розовый | н/д | до 130 °C | 1000 | 11400
Нолатек. Индивидуальные оттискные ложки | LCD/DLP | индивидуальных ложек | D: 72 | н/д | (Мпа) 27 | 12 | низкая н/д | 405 | Синяя | н/д | до 130 °C | 1000 | 11550
НОЛАТЕК 3D LCD/DLP/ортодонтические модели элайнеры (flex мягкая | LCD/DLP | капп (элайнеров) и сплинтов | н/д | н/д | н/д | н/д | низкая н/д | 405 | Прозрачная | н/д | н/д | 1000 | 9900
НОЛАТЕК 3D LCD/DLP Выжигаемые модели | LCD/DLP | отливки для опок, необходимых для литья имплантов | н/д | н/д | н/д | н/д | н/д | 405 | красная | н/д | зольность: <1 % | 1000 | 9900
синяя
прозрачная
черная
Нолатек 3D-выжигаемая смола SLA | SLA | отливки для опок, необходимых для литья имплантов | н/д | н/д | н/д | н/д | н/д | 405 | синий | н/д | зольность: <1 % | 1000 | 11400
черная
Phrozen Water-Washable Dental Model | LCD/DLP | мастер-моделей | D: 86 | (мПа∙с) 750-850 | Прочность на изгиб: 92 Мпа | н/д | низкая н/д | 405 | Бежевый | Слабовыраженный | н/д | 1000 | 13200
Phrozen Castable Rezin Dental Green | LCD/DLP | отливки для опок, необходимых для литья имплантов | D: 74 | (мПа∙с) 140-240 | н/д | 3 | н/д | 405 | зелёный | присутствует | н/д | 500 | 14650
*Данные, указанные в данной таблице взяты с сайтов производителей или иных открытых источников. Автор статьи и администрация сайта multismol.ru не несут ответственность за достоверность данных сведений. Стоимость товара взята с сайта Multismol на дату публикации статьи, актуальные цены можно проверить на сайте www.multismol.ru.